## Журнал
ЖУРНАЛ ВХОДНОГО КОНТРОЛЯ МАТЕРИАЛОВ, ИЗДЕЛИЙ И КОНСТРУКЦИЙ
Объект: ____________________________________________ Организация: ______________________________
Журнал начат: __.__.____ Журнал окончен: __.__.____ Ответственный за входной контроль: ______________________
№ п/п | Дата поступления | Наименование материала, марка, размер | ГОСТ / ТУ | Поставщик (изготовитель) | Документ о качестве: вид, №, дата | Ед. изм. | Кол-во | Внешний осмотр, маркировка, упаковка | Сверка с документами и проектом | Лабораторный контроль: № протокола | Заключение: допущен / не допущен | ФИО, должность, подпись проверяющего | Примечание
1 | 18.09.2026 | Арматура А500С Ø12, прутки 11,7 м | ГОСТ 34028-2016 | ООО «…» | Сертификат качества № …, от … | т | 18.4 | Ржавчины и изгибов нет, бирки на связках | Марка и Ø соответствуют ведомости | Не требуется | Допущен
Шаблон: «Материк», независимое снабжение строительных объектов, materik.pro